## PROCTOR STD
Geotécnica y Civil
DETERMINACIÓN DE LA MASA VOLUMÉTRICA SECA MÁXIMA MEDIANTE EL PROCEDIMIENTO DE COMPACTACIÓN PROCTOR ESTÁNDAR (ASTM D698).
| OBRA: | CARRIL DE ACCESO |  |  |  | LUGAR DE MUESTREO: | MATERIAL ACAMELLONADO
| PARA: | PERSONA MORAL O FÍSICA |  |  |  | LOCALIZACIÓN: | QUERÉTARO, MÉXICO
| UTILIZACIÓN: | SUBRASANTE |  |  |  | CADENAMIENTO: | 0+010
[6 empty] | ID MUESTRA: | ABCD
| FECHA DE PRUEBA: | 2018-04-03 |  |  |  | FECHA DE MUESTREO: | 2022-03-31
| REALIZÓ: | DRH |  |  |  | FECHA DE REPORTE: | 2022-03-31
| CALCULÓ: | DRH
| PESO DEL PISÓN: |  | 24.5 | N | DIÁMETRO DEL MOLDE: |  | 10.15 | cm
| ALTURA DE CAÍDA DEL PISÓN: |  | 30.5 | cm | ALTURA DEL MOLDE: |  | 11.7 | cm
| NÚMERO DE CAPAS : |  | 3 |  | VOLUMEN DEL MOLDE: |  | 0.00094669 | m3
| GOLPES POR CAPA : |  | 25 |  | ENERGÍA DE COMPACTACIÓN: |  | 591.9968 | kN-m/m3
[5 empty] | GRAVEDAD ESPECÍFICA Gs: |  | 2.7
DATOS PARA EL EJEMPLO
NÚMERO DE ENSAYO |  |  |  | 1 | 2 | 3 | 4 | 5 | NÚMERO DE ENSAYO |  |  |  | 1 | 2 | 3 | 4 | 5
CONTENIDO DE AGUA | FLANERA NÚMERO: |  |  | - | - | - | - | - | CONTENIDO DE AGUA | FLANERA NÚMERO: |  |  | - | - | - | - | -
| PESO DE FLANERA (g): |  |  | 46.5 | 46.43 | 46.2 | 46.5 | 46.1 |  | PESO DE FLANERA (g): |  |  | 46.5 | 46.43 | 46.2 | 46.5 | 46.1
| PESO FLANERA+SUELO HÚMEDO (g): |  |  | 114.92 | 163.12 | 190.43 | 193.13 | 188.77 |  | PESO FLANERA+SUELO HÚMEDO (g): |  |  | 114.92 | 163.12 | 190.43 | 193.13 | 188.77
| PESO FLANERA+SUELO SECO (g): |  |  | 111.48 | 155.08 | 178.64 | 178.24 | 171.58 |  | PESO FLANERA+SUELO SECO (g): |  |  | 111.48 | 155.08 | 178.64 | 178.24 | 171.58
| PESO SUELO HÚMEDO, Wm (g): |  |  | 68.42 | 116.69 | 144.23 | 146.63 | 142.67 |  | PESO SUELO HÚMEDO, Wm (g):
| PESO SUELO SECO, Ws (g): |  |  | 64.98 | 108.65 | 132.44 | 131.74 | 125.48 |  | PESO SUELO SECO, Ws (g):
| CONTENIDO DE AGUA, ω (%): |  |  | 5.294% | 7.4% | 8.902% | 11.3% | 13.7% |  | CONTENIDO DE AGUA, ω (%):
MASA VOLUMÉTRICA | PESO DEL MOLDE (g) |  |  | 4196.5 | 4196.5 | 4196.5 | 4196.5 | 4196.5 | MASA VOLUMÉTRICA | PESO DEL MOLDE (g) |  |  | 4196.5 | 4196.5 | 4196.5 | 4196.5 | 4196.5
| PESO DEL MOLDE+SUELO HÚMEDO (g) |  |  | 5906 | 6056 | 6124 | 6156 | 6103 |  | PESO DEL MOLDE+SUELO HÚMEDO (g) |  |  | 5906 | 6056 | 6124 | 6156 | 6103
| PESO DEL SUELO HÚMEDO (g): |  |  | 1709.5 | 1859.5 | 1927.5 | 1959.5 | 1906.5 |  | PESO DEL SUELO HÚMEDO (g):
| MASA VOLUMÉTRICA HÚMEDA, γm (kg/m3) |  |  | 1805.7652 | 1964.212 | 2036.0412 | 2069.8432 | 2013.8586 |  | MASA VOLUMÉTRICA HÚMEDA, γm (g/cm3)
| MASA VOLUMÉTRICA SECA, γd (kg/m3) |  |  | 1714.9755 | 1828.8768 | 1869.6061 | 1859.6545 | 1771.2132 |  | MASA VOLUMÉTRICA SECA, γd (g/cm3)
LÍNEA DE 100% DE SATURACIÓN (CERO VACÍOS DE AIRE) |  |  |  | 2362.3364 | 2250.3797 | 2176.7911 | 2068.6972 | 1970.9703
DETERMINACIÓN DE MÁXIMO
[11 empty] | x= | 0.099332
[9 empty] | a= | -74533
[9 empty] | b= | 14807
[9 empty] | c= | 1140.7
[11 empty] | y= | 1876.1033
CONTENIDO DE AGUA ÓPTIMA, ω (%): |  |  |  | 9.933%
MASA VOLUMÉTRICA SECA MÁXIMA, γdmáx (kg/m3): |  |  |  | 1876.1033
OBSERVACIONES:
Note on D16: [Comentario encadenado] Su versión de Excel le permite leer este comentario encadenado; sin embargo, las ediciones que se apliquen se quitarán si el archivo se abre en una versión más reciente de Excel. Más información: https://go.microsoft.com/fwlink/?linkid=870924 Comentario: Introducir peso del pisón en gramos dentro de la fórmula